## Feuil1
COMPARATIF DES SYSTEMES
Dénomination du complexe | Produit ou système mis en œuvre | Epaisseur (en mm) | AVANTAGES | INCONVENIENTS | Mode opératoire
REVETEMENT FILMOGENE TEINTE | AUTOLISSANT BC 372/BASF MTFLEX 1000/MTP SOLS | 1 | Financièrement économique | Résistances mécaniques limitées | Décapage ponçage ou grenaillage
|  |  | Facilité de mise en œuvre | Couverture d’impact très faible | 1 couche de primaire
|  |  | Revêtement antipoussière | Temps de mise en œuvre | 1 couche de masse
REVETEMENT MULTICOUCHE TEINTE DANS LA MASSE | KEVIFLOR INCOLORE/BS COATING | 4.2 | Couverture d’impact bien supérieure | Réparation plus délicate | Décapage ponçage ou grenaillage
|  |  | Résistance à l’usure accrue | Temps de mise en œuvre | 1couche de primaire
|  |  | Peut être très antidérapant |  | 1 couche de tiré-à-zéro
|  |  | Esthétique indéniable |  | 1 couche de masse saupoudrée
|  |  | Peu salissant |  | 1 couche de finition incolore
REVETEMENT MULTICOUCHE TEINTE EN SURFACE | KEVIFLOR TEINTE/BS COATING | 4.2 | Couverture d’impact identique | Temps de mise en œuvre | Décapage ponçage ou grenaillage
|  |  | Peut être très antidérapant | Plus salissant en fonction de la teinte choisie | 1couche de primaire
|  |  | Résistance à l’usure |  | 1 couche de tiré-à-zéro
1 couche de masse saupoudrée
1 couche de finition teintée
REVETEMENT HYDRAULIQUE | MASTERSEAL 515 FR/BASF | 9 | Couverture d’impact excellente | Préparation du sol par fraisage | Fraisage
|  |  | Antiglisssant | Très sensible aux courants d’air lors du coulage : risque de faïençage | 1couche de barbotine + autonivelant en 1 passe
|  |  | Non salissant | Très sensible à l'état du support
REVETEMENT EN MORTIER EPOXYDIQUE | MT SOL R /MTP SOLS | 10 | Couverture d’impact excellente | Coût d'achat plus élevé | Grenaillage + engravures
|  |  | Antiglisssant | Esthétique discutable | 1couche de primaire
|  |  | Resistance mécanique très élevée |  | 1 passe de mortier époxy
Immobilisation minima de la surface à traiter
REVETEMENT EN MORTIER EPOXYDIQUE AUTONIVELANT | MT SOL 5000/MTP SOLS | 5 | Bonne couverture d’impact | Coût de revient plus élevé | Grenaillage + engravures
|  |  | Résistance mécanique très élevée | Revêtement lisse | 1 couche de primaire
|  |  | Immobilisation minima de la surface à traiter |  | 1 couche de masse autonivelante
Esthétique
REVETEMENT EN MORTIER POLYURETHANE CIMENT | UCRETE UD 200/BASF | 4 ou 8 ou 9 | Excellente couverture d’impact | Coût d'achat le plus élevé (épaisseur) | Grenaillage + Traitement spécifique du support
|  |  | Résistance mécanique maximum | Revêtement structuré et non antidérapant | 1 couche de masse
|  |  | Immobilisation minima de la surface à traiter | N'accepte pas les pentes trop élevées
Esthétique
Temps de séchage du support diminué
Résistance chimique extreme
Résistance à la température
REVETEMENT ANTIDERAPANT POLYURETHANE CIMENT | UCRETE DP/BASF | 8 ou 9 ou 12 | Excellente couverture d’impact | Coût d'achat le plus élevé (épaisseur) | Grenaillage + Traitement spécifique du support
|  |  | Résistance mécanique maximum | Revêtement antidérapant à très antidérapant | 1 couche de masse saupoudrée de quartz (UCRETE DP10) ou corrindon/granit/pierre de lave(UCRETE DP20/30)
|  |  | Immobilisation minima de la surface à traiter | N'accepte pas les pentes trop élevées | 1 couche de finition teintée
Esthétique
Temps de séchage du support diminué
Résistance chimique extreme
Résistance à la température